## Plan1
Propriedades | Unidade | PLACLUX |  | DECORLIT |  | STO |  | KNAUF ENSAIOS BRASIL |  | KNAUF ENSAIOS EUROPA | Gypsum | Dry Levis
|  | Norma/ Método de ensaio | Resultado | Norma/ Método de ensaio | Resultado | Norma/ Método de ensaio | Resultado | Norma/ Método de ensaio | Resultado |  | Está em desenvolvimento | Não se posicionou
Densidade de massa no estado fresco | kg/m³ | NBR 13278 | D4 | NBR 13278 | CLASSE D4 | NBR 13278 | 1851 | NBR 13278 | CLASSE D3 | EN 998-1:2016
Retração | % | NBR 15261 | -2.52 |  |  | NBR 15261 | -4.1 | NBR 15261 | 0.08 | EN 998-1:2016
Resistência à tração na flexão | MPa | NBR 13279 | R6 | NBR 13279 | CLASSE R6 | NBR 13279 | 9.7 | NBR 13279 | CLASSE R4 | EN 998-1:2016
Resistência à compressão | MPa | NBR 13279 | P6 | NBR 13279 | CLASSE P6 | NBR 13279 | 35.6 | NBR 13279 | CLASSE P5 | EN 998-1:2016
Resistência potencial de aderência à tração | MPa | NBR 15258 | A3 | NBR 15258 | CLASSE A3 | NBR 15258 | 16736.5 | NBR 13258 | CLASSE A3 | EN 998-1:2016
Módulo dinâmico | GPa | NBR 15630 | [7 empty] | EN 998-1:2016
Permeância ao vapor | kg/(m².s.Pa) | [8 empty] | EN 998-1:2016
| US Perms | [8 empty] | EN 998-1:2016
Absorção de água por capilaridade (C24h) | kg/(m².h^0,5) | NBR 15259 | 0.02 | NBR 15259 | C2 | NBR 15259 | 0.6 | NBR 15259 | CLASSE C4 | EN 998-1:2016
Flexibilidade | mm | [8 empty] | EN 998-1:2016
Aptidão para dissimular fissura | mm |  |  |  |  | UEATc 1978 | 0.43 |  |  | EN 998-1:2016
Retenção de água | % | NBR 13277 | CLASSE U6 | NBR 13277 | CLASSE U6 | NBR 13277 |  | NBR 13277 | CLASSE U6 | EN 998-1:2016
Densidade de massa no estado endurecido | Kg/m³ | NBR 13280 | CLASSE M4 | NBR 13280 | CLASSE M5 | NBR 13280 |  | NBR 13280 | CLASSE M3 | EN 998-1:2016
Determinação de Deformação Transversal | mm |  |  | I.SO 13.007 - PARTE 2 E 3 | 2 |  | NB |  |  | EN 998-1:2016
Teor de ar Incorporado | % | [6 empty] | NBR 13278 | 0.16 | EN 998-1:2016